## Sheet1
成果名称： | 环保低排放高效节能聚氨酯涂料的关键技术及应用研究
登记日期： | 2019-06-13
完成单位： | 广东华润涂料有限公司
完成人员： | 秦熙祖,沈淮中,谭军辉,曾庆健
研究起止日期： | 2016-09-01至2018-08-31
主要应用行业： | 制造业
高新技术领域： | 新材料
评价单位： | 广州安恪迪科技项目评价有限公司
评价日期： | 2019-05-10
成果简介： | 课题来源与背景： 本科研项目属广东华润涂料有限公司自选项目。 聚氨酯涂料开始在中国木器涂料市场的应用大约在20世纪60年代末，上世纪90年代后，聚氨酯涂料所占比例每年都在上升，如今已占木器涂料的74%，中国已成为世界最大的聚氨酯木器涂料生产国。而随着社会经济的发展和人民生活水平的提高，人们对于生活质量的要求在不断提升。在涂料市场，消费者对于环保型涂料的认可程度与需求不断提升。具体到木器涂料市场，高品质环保型聚氨酯涂料的开发尚处于起步阶段，其在市场上具有旺盛的产品需求。 本项目致力于开发环保、低排放、高效节能的高固含量低粘度聚氨酯涂料产品。该产品的成功开发将对环保型木器聚氨酯涂料的研制做出重大贡献，必将获得市场与用户的青睐。 技术原理及性能指标： 采用丙烯酸改性醇酸树脂作为涂料主体树脂，降低分子量的同时适当提高Tg，降低体系粘度同时加速漆膜初期硬度建立。利用溶解度参数系统性计算、设计稀释剂配方，根据溶解力、挥发梯度选择稀释剂，减少稀释剂用量。满足环保性能、施工性能、漆膜性能的相关要求。 技术的创新性与先进性： 1）项目主攻聚氨酯哑光透明面漆的研制开发，作为低颜/填料体系的哑光透明漆产品开发成功对于其他哑光漆、实色漆的研制具有指导性意义； 2）本项目采用专门开发的高固低粘树脂，通过对原料比例和树脂羟值的设计、反应温度和反应时间的调整，以及链转移剂的应用，成功合成了分子量低，分子量分布窄的高性能树脂产品，为产品的成功研制奠定了重要基础。 3）项目完成了对于固化剂种类的筛选，同时适当降低固化剂中溶剂含量，成功适用于所开发的低VOC环保型聚氨酯涂料主漆体系； 4）稀释剂体系采用酯类溶剂作为主体，搭配其他溶剂种类，对稀释剂体系的溶解度参数进行准确计算，实现溶解性、流动性、挥发梯度的合理结合，保证施工性能的同时降低VOC含量。 应用情况及存在的问题： 本项目致力于开发环保、低排放、高效节能的高固含量低粘度聚氨酯涂料产品，该产品VOC含量大幅优于我国立法规定溶剂型木器涂料施工VOC排放限量标准420g/L，对环保型木器聚氨酯涂料的研制做出重大贡献，获得市场与用户的青睐。 随着社会经济的发展和人民生活水平的提高，人们对于生活质量的要求在不断提升，未来国家或将推行更高要求的VOC排放标准，因此，根据市场环保需求，我们的技术水平还有进一步优化的空间。 获奖情况： 本项目暂未有获奖情况。