## Sheet1
成果名称： | 低VOC纯水性封闭底漆关键技术及应用研究
登记日期： | 2019-07-04
完成单位： | 广东华润涂料有限公司
完成人员： | 陈红,唐本辉,杨伟
研究起止日期： | 2017-01-03至2018-12-31
主要应用行业： | 制造业
高新技术领域： | 新材料
评价单位： | 广州安恪迪科技项目评价有限公司
评价日期： | 2019-05-10
成果简介： | 课题来源与背景： 本科研项目属广东华润涂料有限公司自选项目。 水性木器涂料的环保性和健康性已经逐渐被人们所重视，其市场占有率近几年有了明显的增长。但是，水性木器涂料在施工过程中还存在许多难以解决的问题，例如在施工白色或浅色水性漆时，常会遇到涂膜干燥后出现黄变，导致与期望的颜色不一致的情况发生。本项目的研究开发在突破传统水性底漆性能的同时，更加凸显其封油封色及防涨筋性，为水性漆后期涂装施工提供坚实的施工基础，保证家具高质量产品，从而推动节能环保型现代水性涂料的进一步发展，降低VOC排放，对改善我们的生活环境具有重大意义。 技术原理及性能指标： 1） 水性封闭底漆乳液的选择对其封闭性能、干燥速度、防涨筋效果等起着至关重要的作用；因此选择自交联型有机无机杂化纳米级乳液及合理的乳液互配比例，使所制得的封闭底漆干燥速度适中、防涨筋好、封闭性能优异； 2） 合适的润湿消泡增稠体系选择，是所制备的封闭底漆具有较好的入孔性和消暗泡、机械泡的关键之一，从而保证所制得的封闭底漆具有较好的理化性能和较好的储存稳定性； 3） 纳米级封闭剂及添加比例的选择，是提高水性封闭底漆封色和油的重要因素之一； 4） 成膜助剂的选择，助溶剂除了保证漆的正常成膜及提供其他相应的性能又不能增加木材中色素在水中的溶解度，还需要保证适当的干燥时间，从而减少涨筋性、提高附着力和封闭性； 5） 施工条件和晾干条件的选择，良好的施工条件和干燥条件是影响水性封闭底漆水分挥发速率的关键，也是影响漆膜性能的又一个因素； 6） 配方所有关键材料的配比及添加量通过科学的Minitab的DOE的计算和实际应用相结合调整配方原材料的最佳配比，使水分挥发及防涨筋性和封闭性达到最佳效果，避免二次施工后再次涨筋； 技术的创新性与先进性： （1） 选择了纳米级自交联高渗透、干燥快、耐性好等高性能封闭乳液，此乳液具有粒径小、低分子量等特点，以及纳米级的特种材料提高了产品的入孔性和润湿干燥性，有效提防涨筋性，同时研制得极低表面张力和良好润湿入孔性产品； （2） 良好的防涨筋性，降低了涂装打磨的难度，提高涂装效率，降低涂装成本； （3） 本项目研发制得的水性防涨筋封闭底漆具有良好的防涨筋性、低VOC和低气味等特点(VOC含量低于80g/L，HJ2537-2014)； （4） 选择采用了正交试验法，研究了影响水性漆施工干燥的因素，如温度、湿度、风速及时间等，筛选出合理的施工条件，有效提高水性漆的应用施工性、防涨筋性和封闭性； （5） 防涨筋底漆能够有效防止木材导管涨筋凸起，而普通水性底漆易使木材导管凸起涨筋，涨筋的木材表面COF值远大于防涨筋木材表面COF值，即涨筋的表面更加粗糙。 应用情况及存在的问题： 本项目的研究成功，能提高水性家具漆涂装效率，为水性家具漆应用推广提供了有力的保证,并从2018年开始销量逐步增加，得到客户和市场的认可，具有较大的市场应用前景。但目前暂时还没有水性木器漆防涨筋性国家检验标准或行业检验标准，无法提供有力的检测方法与结果。我司通过根据行业水性木器漆应用情况及多年行业水性木器漆使用经验等多方考虑验证，在企业内部制定了首个水性木器漆防涨筋性检验标准及防涨筋性检验方法。通过公司资源推广应用，收集产品应用施工缺陷逐步完善产品性能，提高产品质量，保证水性木器漆防涨筋涂装。 获奖情况： 本项目暂未有获奖情况。